## Proses Maaliyeti (Kiralama)
LEEFI Proses Maaliyetleri - 1 Wafer
Device / System | Cihaz Kullanım Süresi (Saatlik) | Cihaz Başında Geçen İşçilik Süresi (Saatlik) | Cihaz Saatlik Kiralama Ücreti | Toplam Cihaz Kiralama Süresi | Yapılan İşlem Açıklaması
Mask Cleaner | 3 | 0.5 | 16.9 | 50.7 | Wafer cleaning
Bidtec Manual Spinner | 0.5 | 0.5 | 15.6 | 7.8 | PR coating (SPR220-7)
Hot Plate | 0.1 | 0.1 |  | 0 | Soft bake
EVG 620 Mask Aligner | 0.5 | 0.5 | 28.6 | 14.3 | Exposure
Wet Bench | 0.5 | 0.5 | 39 | 19.5 | Develop - MF24A
Nanoplus O2 plasma | 0.1 | 0.1 | 19.5 | 1.95 | Descum
Aja Sputter Systems | 2 | 0.5 | 78 | 156 | Sputter
Wet Bench | 2 | 0.5 | 39 | 78 | Acetone lift - off with US Buzzer
Optic Microscope | 0.1 | 0.1 | 13 | 1.3 | Inspection
Bidtec Manual Spinner | 0.5 | 0.5 | 15.6 | 7.8 | PR coating (SPR220-7)
Hot Plate | 0.1 | 0.1 |  | 0 | Soft bake
EVG 620 Mask Aligner | 0.5 | 0.5 | 28.6 | 14.3 | Exposure
Wet Bench | 0.5 | 0.5 | 39 | 19.5 | Develop - MF24A
Nanoplus O2 plasma | 0.1 | 0.1 | 19.5 | 1.95 | Descum
Wet Bench | 1 | 1 | 39 | 39 | Au etch
Wet Bench | 0.5 | 0.5 | 39 | 19.5 | PR strip with acetone
Optic Microscope | 0.1 | 0.1 | 13 | 1.3 | Inspection
Dektak Surface Profilometer | 3 | 3 | 13 | 39 | Metal thickness measurement (25 points)
Bidtec Manual Spinner | 0.5 | 0.5 | 15.6 | 7.8 | PI coating (HD4100)
Nanoplus O2 plasma | 0.1 | 0.1 | 19.5 | 1.95 | Soft bake
EVG 620 Mask Aligner | 0.5 | 0.5 | 28.6 | 14.3 | Exposure
Bidtec Manual Spinner | 1 | 1 | 15.6 | 15.6 | Develop and rinse (PA401D and PA401R)
Fresenberger | 3 | 0.1 | 9.1 | 27.3 | Curing
Dektak Surface Profilometer | 3 | 3 | 13 | 39 | Bridge and PI thickness measurement (25 points)
Hirox Microscope | 1 | 1 | 13 | 13 | Bridge dimension measurement (25 points)
Nikon ShuttlePix Microscope | 1 | 1 | 13 | 13 | PI diameter measurement (25 points)
Dicer | 3 | 1 | 20.8 | 62.4 | Dicing and packaging
Cleanroom Cost | 18 | 18 | 1.9 | 34.2 | Cleanroom Entrance Fee
Toplam Cihaz Süreleri | 46.2 |  |  | 700.45 | Toplam Cihaz Maaliyeti
İşçilik Maaliyeti |  | 35.8 | 30 | 1074 | İşçilik Maaliyeti
TOTAL |  |  |  | 1774.45 | Summation of Device / System and user cost for one wafer
Unit Cost |  |  |  | 2.334803 | There are 760 sensors per wafer

## Sarf Malzemeler ve Maaliyet
Sarf Malzeme & Maaliyeti
Sarf Malzemeler | Birimi (Litre/Adet) | Malzeme Birim Fiyatı ($) | 1 Wafer için % kullanım oranı | 1 Wafer için Maaliyeti
SPR220-7 (Positive Photoresist) | Litre
HMDS | Litre
Alumina Wafer | Adet
MF24A Developer | Litre
TiW Sputter Target | Adet
Cu Sputter Target | Adet
Au Sputter Target | Adet
Gold Etchant TFD transene | Litre
Acetone | Litre
IPA | Litre
HD400 PI | Litre
Wiper | Adet
Eldiven | Adet
Pipet Resist Steril | Adet
Aluminum Folyo | Adet
Argon | Litre
Dicing Tape | Adet
Kasnak | Adet
Note on A18: Author: AJA-1 kullanımı esnasında tükeiliyor

## Cihazların Satın Alım Maaliyeti
Cihaz Demirbaş Maaliyetleri
Cihaz İsmi | Birim Fiyatı ($) | Adet | Kullandığı Gaz /Malzeme | Harcama Notu
Maske | 1440 | 5 | 0
Hot Plate | 2500 | 2 | 0
Mask Aligner (Tahmin) | 100000 | 1 | 0
Wet Bench Cleatech 1820-1-B | 18000 | 1 | DI ve Argon
Microscope Nikon | 3289 | 1 | 0
Sputter System /Nanovak | 185775 | 2 | Argon
Oxygen Plasma /NanoPlas DSB-600 | 10000 | 1 | Oxygen
Surface Profiler /KLA Alpha Step | 16228 | 1 | 0
Optical Microscope/Hirox | 95000 | 1 | 0
Dicer (Tahmin) | 50000 | 1 | Bıçak | Her 2 wafer için bir bıçak
Oven / Fresenberger | 42201 | 1 | Argon